## 表格说明
脉冲加热仿真建模参数采集表 — 使用说明
一、定位与用途
本参数采集表服务于「锂离子动力电池脉冲加热技术仿真建模」项目，旨在系统化梳理并汇总从电芯到系统级的全层级建模所需参数。表格覆盖三大核心建模工具链——COMSOL Multiphysics（电化学-热耦合P2D模型）、MATLAB/Simulink（等效电路模型ECM与系统级模型）——的全部输入参数与实验标定数据需求，为仿真建模团队、实验测试团队和供应商之间的协作提供统一的数据接口和追溯依据。
二、表格结构概览
▎Sheet 2 — COMSOL电化学模型-参数表
P2D伪二维电化学-热耦合模型的全部物理参数，含几何参数（电极厚度、粒径等）、组分参数（活性材料、电解液等）、动力学/传输参数（扩散系数、反应速率常数等）及热物性参数。每项参数标注优先级（P0/P1/P2）、数据来源及填写说明。
▎Sheet 3 — COMSOL标定实验数据需求
为获取或校验Sheet 2参数所需的实验测试清单，涵盖半电池OCV测试、全温度倍率测试、EIS阻抗谱、热特性测试等关键实验项目，明确测试条件和数据格式要求。
▎Sheet 4 — ECM等效电路模型-简要说明
基于2-RC等效电路的系统级模型参数集（OCV-SOC曲线、R₀/R₁/R₂/C₁/C₂及其温度/倍率/SOC依赖性），附数据来源指引及与Sheet 3实验的交叉引用。
▎Sheet 5 — 模组及系统级配置-参数
模组成组参数（串并联构型、热管理系统参数）、Pack整包参数（冷却/加热功率、绝缘设计）及电机逆变器侧相关参数（母线电容、开关频率等），覆盖系统级脉冲加热仿真全部边界条件。
三、意义与作用
▎多层级贯通
从电芯电化学机理（COMSOL P2D）到系统级控制策略（Simulink）的完整参数传递链路，确保不同尺度模型之间输入条件的逻辑自洽与可追溯。
▎仿真与实验协同
参数采集与标定实验需求一体化管理，明确何种实验产出何种参数，消除建模人员与测试人员之间的信息壁垒，降低重复测试和参数缺失风险。
▎优先级管理
P0/P1/P2三级优先级分类使团队聚焦于关键待定参数，避免在次优先级项目上过度投入，支撑项目进度与资源配置的理性决策。
▎数据溯源
每项参数标注数据来源（文献/供应商/自测/估算），满足企业研发文档的可追溯性要求，便于技术评审和知识产权管理。
▎可扩展性
表格结构预留扩展空间，可根据项目阶段持续补充新增参数或实验方案，作为脉冲加热技术研发全周期的统一数据底座。
四、使用约定
1. 黄色底色单元格为待填写项，白色/灰色底色为说明或固定值，勿修改。 2. 填写参数时请在「填写说明」列注明数据来源及日期；若有估算值，请在「备注」列标注估算依据。 3. 各 Sheet 之间存在交叉引用关系，修改关键参数后请同步检查关联条目的一致性。 4. 本表格要求的实验数据仅作为全工况充分测量下的示例，不作为实际硬性要求，必要流程请与仿真人员沟通。
版本：V1.0 ¦ 编制日期：2026-05-07 ¦ 适用范围：商用车锂离子动力电池脉冲加热仿真建模项目

## COMSOL电化学模型-参数表
电池脉冲加热项目 — COMSOL P2D+3D热耦合模型 参数采集表
说明: 请在黄色底色的单元格中填写数值。优先级: P0=必须获取, P1=重要(可用文献值暂代), P2=可用文献典型值。如某项无法填写, 请在备注栏注明原因。
序号 | 参数名称 | COMSOL变量名 | 单位 | 数值 (待填写) | 参数类型 | 优先级 | 填写说明 | 备注
1 | 负极涂层厚度 | L_neg | um |  | 几何 | P0 | 优先咨询电芯厂家; 如不提供, 用SEM截面测量。涂层厚度直接影响锂离子扩散路径长度和欧姆阻抗。
2 | 隔膜厚度 | L_sep | um |  | 几何 | P0 | 咨询电芯厂家或隔膜供应商; 可用SEM测量。影响离子传输阻抗和安全裕度。
3 | 正极涂层厚度 | L_pos | um |  | 几何 | P0 | 优先咨询厂家; SEM截面可测。双面涂布时填写单面厚度。
4 | 负极活性材料颗粒粒径(D50) | R_p_neg | um |  | 几何 | P1 | 咨询厂家或激光粒度仪测定; 无数据时可用文献值(石墨8~15um)。
5 | 正极活性材料颗粒粒径(D50) | R_p_pos | um |  | 几何 | P1 | 咨询厂家或激光粒度仪; NCM通常5~12um, LFP通常1~5um。
6 | 负极电极孔隙率 | eps_neg | - |  | 几何 | P1 | 厂家通常保密; 可用压汞法(MIP)委外测定或文献值(0.25~0.40)。
7 | 正极电极孔隙率 | eps_pos | - |  | 几何 | P1 | 同上, 压汞法测定或文献值(0.25~0.35)。
8 | 负极固相电导率 | sigma_s_neg | S/m |  | 电化学 | P2 | 咨询厂家; 无法获取时用四探针法自测或文献值(石墨~100 S/m)。
9 | 正极固相电导率 | sigma_s_pos | S/m |  | 电化学 | P2 | 咨询厂家; NCM~10 S/m, LFP~0.01~0.1 S/m(含导电剂后~1~10 S/m)。
10 | 电解液离子电导率 | kappa_e | S/m |  | 电化学 | P0 | 低温电导率是脉冲加热的核心参数。用电化学工作站+阻塞电极法测定。常温~1 S/m, -30度可降至~0.05 S/m。需提供c_e依赖关系和温度依赖Arrhenius参数。
11 | 负极固相锂扩散系数 | Ds_neg | m2/s |  | 电化学 | P0 | 决定析锂边界。用GITT或EIS低频段测定。常温石墨~1e-13 m2/s。-20度可降至~1e-15 m2/s。
12 | 正极固相锂扩散系数 | Ds_pos | m2/s |  | 电化学 | P1 | GITT或EIS测定。NCM~1e-13~1e-14 m2/s, LFP~1e-14~1e-15 m2/s。
13 | 负极反应速率常数 | k_neg | m/s |  | 电化学 | P1 | EIS中频段拟合Butler-Volmer方程获得。影响极化过电位和极化热。
14 | 正极反应速率常数 | k_pos | m/s |  | 电化学 | P1 | 同上。正极反应速率通常比负极快一个数量级。
15 | 锂离子迁移数 | t_plus | - |  | 电化学 | P2 | 文献值通常在0.3~0.4(LiPF6/EC-DMC体系)。可用Bruce-Vincent法测定。
16 | 面内导热系数 | k_inplane | W/(m.K) |  | 热物性 | P1 | Hot Disk或Laser Flash法委外测定。面内方向通常20~30 W/(m.K)(受集流体铜/铝高导热主导)。
17 | 厚度方向导热系数 | k_thru | W/(m.K) |  | 热物性 | P1 | Hot Disk测定。厚度方向通常0.5~2 W/(m.K)(受涂层/隔膜低导热主导)。对3D热模型温度均匀性影响极大。
18 | 电芯平均比热容 | Cp | J/(kg.K) |  | 热物性 | P1 | DSC差示扫描量热法委外测定。典型值900~1200 J/(kg.K)。温度依赖性对低温加热仿真很重要。
19 | 电芯平均密度 | rho | kg/m3 |  | 热物性 | P1 | 规格书或称重法。典型方壳电芯~2200~2600 kg/m3。
20 | 对流换热系数 | h | W/(m2.K) |  | 热边界 | P2 | 实验标定(已知加热功率+表面测温反算)。自然对流~5~25 W/(m2.K), 强制对流~25~250 W/(m2.K)。初期可用经验公式估算。
21 | 电芯尺寸 | L×W×H | m |  | 几何 | P0 | 规格书中电芯尺寸，用于基本的三维几何建模。
22 | 电极比表面积(BET) | a_s | m2/m3 |  | 几何 | P2 | 咨询厂家或BET氮吸附法委外测定。用于计算Butler-Volmer反应比表面积。
23 | 正极活性材料最大锂浓度 | c_s_max_pos | mol/m3 |  | 材料 | P2 | 文献值: NCM~49000 mol/m3, LFP~22800 mol/m3。
24 | 负极活性材料最大锂浓度 | c_s_max_neg | mol/m3 |  | 材料 | P2 | 文献值: 石墨~31000 mol/m3(对应LiC6)。
25 | 电芯标准容量 | Q_ref | Ah |  | 电化学 | P0 | 规格书中电芯标准容量
26 | 电芯有效反应面积 | Area_cell | m2 |  | 几何 | P1 | 电芯涂层有效面积，需拆解、测量获得
27 | 电芯内阻 | R_ohm | mΩ |  | 电化学 | P1 | 电池内阻，可与SOC、温度有关

## COMSOL-标定实验数据需求
COMSOL P2D电化学模型 - 标定与验证实验数据需求
说明: 标定模型参数所需的实验数据清单，表格中的测试条件/规格仅作全工况下的示例。请填写人员在完成状态栏标注(Y)或备注情况，根据现有数据，及时与仿真人员沟通。
序号 | 数据名称 | 测试条件/规格 | 数据格式 | 用途说明 | 优先级 | 完成状态 | 备注
1 | 多温度SOC-OCV曲线 | 温度: -30, -20, -10, 0, 10, 25度 SOC范围: 5%~100%, 步长5% | Excel表格: SOC(%) ¦ OCV(V) ¦ T(度) | P2D模型中正极/负极平衡电位拟合。通过低倍率(如C/20)充放电获取准OCV曲线。多温度曲线用于分离正负极热力学参数(dU/dT)。 | P0
2 | 全温度多倍率充放电测试 | 温度: -30, -20, -10, 0, 10, 25度 放电倍率: 0.2C, 0.5C, 1C, 2C, 3C, 5C 充电: CC-CV(1C CC + CV to 0.05C) 采样频率: >=1Hz 每工况间隔: 休息30min | Excel表格: t(s) ¦ I(A) ¦ V(V) ¦ Q(Ah) ¦ T(度) | 三重用途: (1) 标定P2D模型中电解液离子电导率kappa_e(c,T)的浓度依赖参数和固相扩散系数D_s(T)——不同倍率下的容量差异直接反映传质限制程度; (2) 验证全阶模型在宽温度/宽倍率范围内的电压响应精度——对比仿真与实测V(t)曲线, 偏差应<50mV; (3) 为ECM参数辨识提供补充数据——不同倍率下的过电位信息可用于分离欧姆/电荷转移/扩散三种阻抗分量。 | P0
3 | 全温度EIS阻抗谱 | 温度: -30, -20, -10, 0, 10, 25度 SOC: 10%,30%,50%,70%,90% 频率: 10mHz~100kHz 扰动幅值: 10mV rms | Excel/Nyquist图: 频率(Hz) ¦ Z_real(Ohm) ¦ Z_imag(Ohm) ¦ T(度) ¦ SOC(%) | 辨识R_ohm(高频截距)、SEI膜阻抗、电荷转移阻抗R_ct、扩散阻抗W。是全模型标定的核心数据源。高频段(>1kHz)反映欧姆+SEI, 中频半圆反映电荷转移, 低频斜线反映扩散。 | P1
4 | GITT/PITT扩散系数数据 | 温度: -20, -10, 0, 10, 25度 脉冲电流: C/10 脉冲时间: 10min 弛豫时间: 60min | Excel表格: 时间(s) ¦ 电压(V) ¦ 电流(A) ¦ T(度) | 测定正极和负极的固相锂扩散系数D_s。通过脉冲后的电压弛豫曲线拟合Fick第二定律得到D_s(T)关系。低温下的D_s是析锂判据的关键参数。 | P1
5 | 熵变dU/dT曲线 | 温度: -20~25度, 步长5度 方法: 恒温量热法或OCV温度微分法 | Excel表格: SOC(%) ¦ dU/dT(mV/K) ¦ T(度) | 用于计算可逆熵热q_rev。在脉冲加热中, 高频交变下可逆热净贡献约等于0, 但瞬态温度响应仿真必须包含此项。 | P1
6 | 多温度容量标定曲线 | 温度: -30, -20, -10, 0, 10, 25度 倍率: 0.2C, 0.5C, 1C, 2C 放电截止: 按厂家规格 | Excel表格: T(度) ¦ C_rate ¦ 放电容量(Ah) ¦ 能量(Wh) | 验证模型在不同温度下的容量预测精度。低温容量衰减数据用于校准电解液传输参数和电极动力学参数。 | P1
7 | 不同温度HPPC/DCIR数据 | 温度: -30, -20, -10, 0, 25度 SOC: 20%, 50%, 80% 脉冲电流: 1C, 3C, 5C 脉冲时间: 10s放电+40s休息+10s充电 | Excel表格: 时间(s) ¦ 电流(A) ¦ 电压(V) ¦ T(度) ¦ SOC(%) | 计算直流内阻DCIR = dV/dI。用于ECM参数交叉验证。10s脉冲可分解为欧姆(<1ms)+电荷转移+扩散三个时间尺度的响应。 | P1
8 | SEM截面图像(电极厚度) | 样品: 未循环新电芯截面 放大倍数: 500x~2000x 需标注: 各层厚度 + 标尺 | SEM图像(.tif/.jpg) + 厚度测量报告 | 直接测量正极涂层、隔膜、负极涂层、集流体的精确厚度(um级)。作为COMSOL几何模型的基础尺寸输入。 | P1
9 | XRD材料物相鉴定 | 样品: 正极粉末、负极粉末 扫描范围: 10~80度(2theta) 步长: 0.02度 | XRD图谱(.raw/.xrdml) + 物相鉴定报告 | 确认正极材料晶型(NCM523/622/811或LFP)和负极石墨化度。指导COMSOL中材料参数的文献取值方向。 | P2
10 | DSC比热容曲线 | 温度范围: -40~80度 升温速率: 5度/min 样品: 电芯各层材料分别测试 | Excel表格: T(度) ¦ Cp(J/(kg.K)) | 获取电芯各组分(正极涂层/负极涂层/隔膜/集流体)的比热容及其温度依赖性。用于COMSOL 3D热模型的热容赋值。 | P1
11 | Hot Disk导热系数数据 | 温度: -20, 0, 25, 50度 测量方向: 面内(in-plane)、厚度方向(through-plane) 样品尺寸: >=30x30mm | 测试报告: T(度) ¦ k面内(W/(m.K)) ¦ k厚度(W/(m.K)) | 获取电芯各向异性导热系数。厚度方向导热系数对3D热模型温度均匀性预测影响极大。面内导热系数受Al/Cu集流体主导(值较高)。 | P1
12 | 电解液离子电导率温度曲线 | 温度: -40~25度, 步长5度 方法: 电导率仪或EIS+阻塞电极 需注明电解液溶剂体系 | Excel表格: T(度) ¦ kappa_e(S/m) ¦ 电解液型号 | 获取低温下kappa_e(c,T)的精确数据。低温(-30度)下电解液电导率可降至常温的1/10~1/50, 是P2D模型低温精度的关键。 | P0
13 | 参比电极电芯负极电位曲线 | 电芯: 带Li金属参比电极的三电极电芯 温度: -30, -20, -10, 0度 电流: 方波脉冲(同脉冲扫描矩阵) | Excel表格: 时间(s) ¦ 总电压(V) ¦ 负极电位(V vs Li/Li+) ¦ 电流(A) | 直接验证P2D模型的析锂判据(负极电位<0V = 析锂风险)。仿真vs实验偏差应<50mV。这是全模型验证的最直接手段。 | P1
14 | 半电池OCV测试（正极 vs Li / 负极 vs Li） | 正极半电池：拆解电芯→取正极涂层冲片→组装CR2032纽扣电池(vs Li金属对电极) ；负极半电池：取负极涂层冲片→组装纽扣电池(vs Li对电极) ；电解液：与原全电池同款 ；温度：25℃（常温基准），可选-10℃、0℃ ；充放电倍率：C/50~C/20（极低倍率逼近准OCV） ；电压范围：正极3.0~4.3V vs Li/Li⁺，负极0.01~1.5V vs Li/Li⁺ ；循环：≥2圈（取第2圈数据，消除首圈SEI成膜影响） ；每种至少3颗平行电池取平均 | Excel表格： 正极—SOC_pos(%) ¦ 电位(V vs Li/Li⁺) ¦ 比容量(mAh/g) ； 负极—SOC_neg(%) ¦ 电位(V vs Li/Li⁺) ¦ 比容量(mAh/g) | COMSOL P2D模型的最关键输入之一。 四重用途： ① 获取正极和负极各自的平衡电位曲线U_pos(θ)和U_neg(θ)——P2D模型中OCV的来源（OCV_cell = U_pos − U_neg）； ② 确定活性材料嵌锂范围（stoichiometry limits）——θ_pos_min/max 和 θ_neg_min/max——直接决定模型初始锂化率和可用容量； ③ 全电池OCV可由此推导并自洽校验——当半电池合成曲线与实测全电池OCV匹配时，正负极参数赋值才可靠； ④ 配合全电池OCV数据做参数辨识——通过调整正负极的θ范围和容量配比(N/P比)，使U_pos(θ)−U_neg(θ)与实测全电池OCV一致，这是P2D模型标定的第一步也是最关键一步 | P0

## ECM模型-简要说明
等效电路模型(ECM) - 简要说明
本项目ECM采用2阶RC模型(R_ohm + R1//C1 + R2//C2 + OCV)。Sheet1-2的COMSOL实验数据已完全覆盖ECM参数辨识需求，不再单独列出采集表。以下为各ECM参数的数据来源对照。
序号 | ECM参数 | 符号 | 单位 | 数据来源(参见Sheet2) | 备注
1 | 欧姆内阻 | R_ohm | mOhm | Sheet2 #3 全温度EIS - Nyquist图高频实轴截距 | 与温度/SOC强相关。低温可增大3~10倍。
2 | SEI/表面膜电阻 | R_1 | mOhm | Sheet2 #3 全温度EIS - 高频半圆拟合 | 频率相关(>100Hz)。通常较小(<5mOhm)，低温增幅有限。
3 | SEI/表面膜电容 | C_1 | F | Sheet2 #3 全温度EIS - C1=1/(2*pi*f_peak*R1) | 频率相关。nF~uF量级。
4 | 电荷转移电阻 | R_2 | mOhm | Sheet2 #3 全温度EIS - 中频半圆拟合 + #4 GITT验证 | 频率相关(1~100Hz)。脉冲加热极化热的主要来源，低温下大幅增加。
5 | 双电层电容 | C_2 | F | Sheet2 #3 全温度EIS - C2=1/(2*pi*f_peak*R2) | 频率相关。mF~F量级。
6 | 开路电压 | OCV | V | Sheet2 #1 多温度SOC-OCV曲线 | 直接从OCV-SOC表插值。脉冲加热中OCV随SOC缓慢漂移。
7 | 标称容量 | Q_nom | Ah | Sheet2 #2 全温度多倍率充放电 - 25度/0.2C放电容量 | ECM中库仑计数基准。
8 | 低温可用容量系数 | f_cap(T) | - | Sheet2 #2 全温度多倍率充放电 - 各温度0.2C容量 / 25度容量 | SOC跟踪修正。如-20度可用容量约为标称的60~80%。
9 | 熵热系数 | dU/dT | mV/K | Sheet2 #5 熵变dU/dT曲线 + #1 OCV温度微分 | 脉冲加热中高频交变下净贡献~0，可忽略。
10 | 等效热容 | C_th | J/K | Sheet1 #18 Cp * #19 rho * #24体积 | C_th = m*Cp。用于热网络模型温度响应。
11 | 等效热阻(环境) | R_th | K/W | Sheet1 #20 h / R_th = 1/(h*A) | 用于散热速率计算。
12 | 安全截止电压上/下限 | V_max, V_min | V | 电芯规格书 / Sheet2 #2 倍率测试电压范围 | 脉冲加热正负半周不能超出的电压边界。
注: ECM模型不需要额外实验。Sheet2中#1 OCV、#2 多倍率充放电、#3 EIS、#4 GITT四条实验数据即可完成全部参数辨识。频率相关性参数(R1/C1/R2/C2)需在MATLAB System ID Toolbox中按温度/SOC/频率三维建表。

## 模组及系统级配置-参数
模组及系统级（电池组）- 配置参数采集表
基础配置参数，用于Simulink系统级仿真和整车联合仿真。分为模组级、Pack级、电驱级三个层级。请在黄色底色的单元格中填写数值。
序号 | 参数名称 | 符号 | 单位 | 数值 (待填写) | 来源 | 优先级 | 备注
模组级配置
1 | 电芯型号/规格 | - | - |  | 电池供应商/规格书 | P0 | 如230Ah LFP方壳。
2 | 模组串联电芯数 | N_s_mod | 个 |  | 电池供应商 | P0 | 模组内串联数量。
3 | 模组并联电芯数 | N_p_mod | 个 |  | 电池供应商 | P0 | 模组内并联数量(如有)。
4 | 模组额定电压 | V_mod | V |  | 规格书 | P0
5 | 模组热管理方式 | - | - |  | 电池供应商/新能源部 | P1 | 液冷板/风冷/自然冷却。决定热网络模型R_th。
6 | 模组内NTC数量及位置草图 | - | - |  | 电池供应商/新能源部 | P1 | 附模组CAD或示意图，标注各NTC位置。
7 | 模组外形尺寸(长x宽x高) | - | mm |  | 规格书/CAD | P1 | 用于3D热模型的几何参考。
8 | 模组质量 | m_mod | kg |  | 规格书/称重 | P2 | -
Pack/电池组级配置
9 | Pack串联模组数 | N_s_pack | 个 |  | 新能源开发部 | P0 | Pack内模组串联数量。
10 | Pack并联支路数 | N_p_pack | 路 |  | 新能源开发部 | P0 | Pack内并联支路数。
11 | Pack总串数 / 总并数 | N_s_total / N_p_total | - |  | 新能源开发部 | P0 | Pack级的等效总串并联数。
12 | Pack额定电压 / 容量 | V_pack / Q_pack | V / Ah |  | 规格书 | P0 | 系统模型母线电压基准和库仑计数基准。
13 | Pack冷却方式及回路简图 | - | - |  | 新能源开发部/热管理 | P1 | 液冷回路拓扑(串联/并联/混联)。用于Simulink热网络建模。
14 | Pack外形尺寸(长x宽x高) | - | mm |  | 规格书/CAD | P1 | 整车布置和散热面积计算。
15 | Pack总质量 | m_pack_total | kg |  | 规格书/称重 | P1 | 用于整车能耗和质量分布评估。
16 | 高压继电器额定/峰值电流 | I_relay | A |  | 规格书/新能源部 | P0 | 脉冲加热峰值电流可达550A+，必须确认继电器能承受。
17 | 高压熔断器额定电流/I2t | I_fuse | A |  | 规格书/新能源部 | P0 | 脉冲电流可能误触发熔断器，需评估I2t特性。
18 | BMS单体采样频率 | f_BMS | Hz |  | BMS供应商/新能源部 | P0 | 是否>=1kHz? 脉冲加热需高频电压电流监测。
19 | BMS单体电压上限/下限 | V_cell_max/min | V |  | BMS供应商/规格书 | P0 | 脉冲加热控制的安全约束边界。
20 | 整车可用电池组数量 | N_pack_vehicle | 个 |  | 整车/新能源部 | P1 | 商用车可能多Pack。方案5(DCDC)需要至少2个独立Pack。
21 | Pack间电气连接拓扑 | - | - |  | 新能源开发部 | P1 | Pack间串联/并联/独立。影响脉冲加热拓扑选择(方案1/2 vs 方案5)。
电驱/逆变器级配置(脉冲加热方案相关)
22 | 电机类型 | - | - |  | 电驱供应商/铭牌 | P1 | PMSM(永磁同步)/IM(感应)。
23 | d轴电感 / q轴电感 | L_d / L_q | mH |  | 电驱供应商 | P0 | 方案1/2中决定脉冲电流上升速率 dI/dt = V/L。
24 | 定子相电阻 | R_s | mOhm |  | 电驱供应商 | P0 | 影响堵转铜损发热。
25 | 逆变器最大相电流(rms/peak) | I_ph_max | A |  | 电驱供应商/规格书 | P0 | 脉冲加热可达最大电流的直接上限。
26 | IGBT开关频率上限 | f_sw_max | kHz |  | 电驱供应商/规格书 | P0 | 脉冲加热可达最高频率直接受此限制。
27 | 堵转允许时间 | t_stall | s |  | 电驱供应商 | P0 | 方案1/2中电机堵转加热的硬约束。
28 | 电机中性点可外引? | - | Y/N |  | 电驱供应商 | P0 | 方案2前置条件。N -> 方案2不可行。
29 | 逆变器底层PWM控制可否开放? | - | Y/N |  | 电驱供应商 | P0 | N -> 方案1/2受限，方案5(DCDC)兜底。