## 00_说明
3806整车平台零维脉冲加热参数汇总
项目 | 参数/数值 | 说明
文件目的 | 整理已知重要参数 | 用于后续建立零维脉冲加热模型和原理级可行性论证
研究边界 | 技术原理级 | 不做量产控制器软件模式、诊断策略、保护阈值的产品级判断
等效结构 | 电池组 - 频率开关 - 电机电感 | 重点研究脉冲电流、内阻发热、升温速率、SOC消耗和低温回充约束
核心整车拓扑 | 192S2P电池组 + 2台电机 | 每台电机D轴电感约0.26 mH
文件生成时间 | 2026-05-12 | 基于当前已获得资料、研发沟通信息和模型口径更新整理
本次新增信息 | 堵转载频上限1.25kHz；550Arms/约778Apeak；机控90%、控制器96%效率 | 用于零维模型频率边界、电流限值和电池外电器损耗估算

## 01_整车平台
整车平台情况
项目 | 参数/数值 | 说明
车型 | 3806型纯电卡车 | 总布置参数文件
驱动形式 | 6x4 | J6G驾驶室
研究目标 | 低温脉冲加热技术原理可行性论证 | 以后续零维模型计算为主
电池包 | 宁德时代L324D06 | 4个相同电池包
电池包连接 | 2串2并 | 整车形成192S2P电芯组合
电驱系统 | 两根解放自主电驱桥 | 每根电驱桥1台电机
电机型号 | CAM255PT52 | 当前已获得的电机型号
单台电机D轴电感 | Ld随电流约0.239-0.279 mH；400Arms附近约0.251 mH | 来自255电机LdLq标定表（100℃，Iq≈0截线）；零维模型已改为按支路电流插值，不再使用固定0.26mH
多合一/控制器 | 9335020-3806-C0 | 已获得618V、450-750V、正常运行3.3-4kHz、堵转载频上限1.25kHz、550Arms等信息
正常运行开关频率 | 3.3-4.0 kHz | 来自研发沟通；正常运行频率，不作为脉冲加热上限
堵转/脉冲加热频率上限 | 1.25 kHz | 低于正常运行频率也可以；脉冲加热控制器侧频率上限当前按堵转载频处理
单台电机/控制器RMS电流 | 550 Arms | 用于单支路RMS能力边界
单台电机/控制器峰值电流 | 约778 Apeak | 按550×√2=777.8A折算，用于单支路峰值边界
电机及控制器系统平均效率 | 90% | 用于估算电池以外电器损耗，不替代后续损耗地图
控制器平均效率 | 96% | 电机侧平均效率可由90%/96%≈93.75%反推

## 02_电池系统
电池系统关键参数
层级 | 串并联 | 数量 | 标称电压 | 容量 | 标称能量 | 质量 | 备注
单体 | 1S1P | 384颗/车 | 3.22 V | 324 Ah | 约1.04 kWh | 5.55 kg/颗 | CATL 324Ah磷酸铁锂电芯
单包 | 96S1P | 4包/车 | 309.12 V | 324 Ah | 100.15 kWh | 622±18.6 kg/包 | L324D06，液冷
整车 | 192S2P | 1套 | 618.24 V | 648 Ah | 400.62 kWh | 约2488 kg | 4包2串2并
电芯总质量 | - | 384颗 | - | - | - | 约2131 kg | 仅电芯质量，不含箱体、冷板、线束等

## 03_电芯边界
电芯规格和安全边界
项目 | 参数/数值 | 说明
电芯体系 | 磷酸铁锂 | 电池包检验报告/电芯规格书
典型/最小容量 | 324 Ah | 25±2℃，1C，新鲜态
标称电压 | 3.22 V
工作电压 | >0℃：2.5-3.65 V；≤0℃：2.0-3.65 V | 电芯规格书
1 kHz阻抗 | 0.21±0.06 mΩ | 新鲜态，40%SOC
标准充电 | 0-80%SOC 1C；80-90% 0.8C；90-95% 0.565C；90-100% 0.33C | 25±2℃
连续最大充电电流 | 1C | 25±2℃，≤80%SOC
连续最大放电电流 | 1C | 电芯规格书
充电工作温度 | -5-65℃ | 规格书；具体低温策略以窗口表/模型约束为准
放电工作温度 | -35-65℃ | 规格书
30s脉冲充放电边界 | 规格书2.4节；50%SOC时-10℃回充-0.30C、放电1.20C | 30s短时窗口比60s窗口更宽，-10℃可按短时回充能力纳入策略扫描
低温容量 | 0℃≥85%；-20℃≥75% | 1C，2.0-3.65 V，基于324Ah
循环寿命 | ≥3500次 | 25℃，1C/1C，衰减至80%

## 04_内阻等效
内阻数据及整车等效折算
SOC | 25℃单体1s内阻 | -20℃单体1s内阻 | 25℃整车192S2P等效 | -20℃整车192S2P等效 | 备注
90% | 0.301 mΩ | 1.939 mΩ | 28.90 mΩ | 186.14 mΩ | 来自AD02电芯窗口表
50% | 0.325 mΩ | 2.067 mΩ | 31.20 mΩ | 198.43 mΩ | 建议作为典型模型点
20% | 0.345 mΩ | 2.148 mΩ | 33.12 mΩ | 206.21 mΩ
10% | 0.349 mΩ | 2.187 mΩ | 33.50 mΩ | 209.95 mΩ
计算关系 | R_pack = R_cell * Ns / Np | 整车Ns=192，Np=2 | - | - | 用于零维模型的电池欧姆发热估算

## 05_电流窗口
低温电流窗口示例（50%SOC，60s）
温度 | 60s脉冲回充-单体 | 60s脉冲回充-整车2P | 60s脉冲放电-单体 | 60s脉冲放电-整车2P | 模型含义
-10℃ | 0 A | 0 A | 388.8 A | 777.6 A | 回充极严，常规能量往返脉冲受限
-5℃ | 97.2 A | 194.4 A | 690.1 A | 1380.2 A | 回充侧限制显著小于放电侧
0℃ | 113.4 A | 226.8 A | 706.3 A | 1412.6 A | 可作为低温启动后阶段约束
5℃ | 136.1 A | 272.2 A | 729.0 A | 1458.0 A
10℃ | 261.9 A | 523.8 A | 861.8 A | 1723.6 A | 温度升高后回充窗口明显放宽
原则 | 负向/回充电流优先按更严边界控制 | 正向/放电电流可参考放电窗口 | I_peak管约束 | I_rms管发热 | 60s可作为保守长时边界；30s短时窗口见05b工作表

## 05b_30s电流窗口
30s脉冲电流窗口补充（50%SOC，电芯规格书）
温度 | 30s回充C-rate | 30s回充-单体 | 30s回充-整车2P | 30s放电C-rate | 30s放电-单体 | 30s放电-整车2P | 建模含义
-10℃ | -0.30C | 97.2 A | 194.4 A | 1.20C | 388.8 A | 777.6 A | 30s规格书允许短时回充，区别于60s表的0A回充边界
-5℃ | -0.39C | 126.4 A | 252.7 A | 2.13C | 690.1 A | 1380.2 A | 短时回充窗口较60s放宽
0℃ | -0.46C | 149.0 A | 298.1 A | 2.18C | 706.3 A | 1412.6 A | 可作为低温启动后短时脉冲上限
5℃ | -0.54C | 175.0 A | 349.9 A | 2.25C | 729.0 A | 1458.0 A
10℃ | -1.05C | 340.2 A | 680.4 A | 2.66C | 861.8 A | 1723.6 A | 温度升高后30s回充窗口明显放宽
原则 | 回充方向为负 | 表内电流按幅值列示 | 整车2P=单体×2 | 放电方向为正 | 按324Ah折算 | 用于I_peak约束 | 建模时应按脉冲持续时间分别选择30s/60s限值，不能只用60s边界否定-10℃短时回充

## 06_电机电感
电机与等效电感
工况 | 电机数量 | 单台电机Ld | 电池侧等效电感 | 用途 | 说明
单电机参与 | 1 | 0.26 mH | 0.26 mH | 保守对照 | 用于评价单桥/单电机可形成的脉冲电流
双电机同相参与 | 2 | 0.26 mH | 约0.13 mH | 主研究方案 | 两台电机并联分担能量交换
双电机降额参与 | 2 | 0.26 mH | 约0.13 mH | 低温受限阶段策略扫描 | 电流限值按策略另设
理想电流变化率 | 单电机 | di/dt≈V/L | 618V/0.26mH≈2.38 kA/ms | 量级判断 | 实际值需受占空比、电压利用率、电阻和控制策略影响
理想电流变化率 | 双电机等效 | di/dt≈V/L_eq | 618V/0.13mH≈4.76 kA/ms | 量级判断 | 仅代表电池侧等效，不代表单机电感变化
Ld标定表范围 | 单台电机 | 20-550A对应0.2795-0.2389 mH | 按单机Ld插值后再折算双机拓扑 | 精细化建模 | 采用100℃ LdLq表90°电流角（Iq≈0）截线，适配驻车脉冲加热零转矩工况
定子绕组电阻 | 单台电机 | 线电阻15.2-16.8mΩ@25℃；折算相电阻7.6-8.4mΩ@25℃ | 模型采用100℃铜阻温修后约9.83mΩ/相 | 波形/损耗计算 | 来源于电驱桥参数表；按铜电阻温度系数0.00393/℃从25℃修正到100℃

## 07_模型输入
零维模型输入和输出建议
类别 | 变量/参数 | 建议取值或处理 | 说明
已知实车参数 | 电池串并联 | 192S2P | 4个96S1P电池包，2串2并
已知实车参数 | 整车电压/容量/能量 | 618.24V / 648Ah / 400.62kWh | 标称值
已知实车参数 | 电机电感/电阻 | Ld按支路电流查表插值；双机仍按并联拓扑计算；Rs按25℃实测线电阻折算并温修到100℃ | 较固定0.26mH+10mΩ更接近实机；直接影响电流纹波、I_rms和升温速率
电池参数 | OCV曲线 | 采用AD02窗口表静态/动态OCV | 后续可导入完整表
电池参数 | 内阻 | 按T/SOC插值；初版可用25℃和-20℃点 | 重点影响I²R发热
电池参数 | 低温电流窗口 | 30s/60s限值分开建表；短时脉冲可参考30s规格书 | 50%SOC时-10℃ 30s回充为-0.30C，60s边界仍可作为保守约束
热模型 | 热容量 | 优先按整包质量约2488kg估算 | 比热需做假设或参数扫描
控制变量 | 频率 | 默认扫描100-1250Hz；上限按堵转载频1.25kHz；3.3-4kHz仅作为正常运行背景 | 当前脉冲加热控制器侧频率上限可能只有1.25kHz，应避免继续按3.3-4kHz作为默认上限
控制变量 | 占空比 | 核心优化变量 | 用于控制回充峰值和I_rms
策略变量 | 脉冲形式 | 对称、非对称、回充限流 | 用于对比原理可行性
输出指标 | 升温速率/升温时间 | dT/dt = P_net/C_th | P_net需考虑电池热、损耗和散热
输出指标 | 电流指标 | I_peak、I_rms、回充峰值 | I_peak管约束，I_rms管发热
输出指标 | 能量指标 | SOC消耗、累计电能 | 评价整车预热代价
控制变量 | 电机电流边界与参数口径 | 单台550Arms；峰值约778Apeak；Ld/Rs采用2026-05-13新增电机详细数据 | 能力边界与支路RL参数已统一到同一数据源
损耗模型 | 电池外电器损耗 | 机控平均效率90%；控制器平均效率96% | 零维模型中用于估算电机/控制器等效损耗；后续可用实测损耗地图替换

## 08_研究变量
后续建议扫描变量
变量 | 建议水平/范围 | 用途
初始温度 | -20℃、-10℃、0℃ | 评价低温启动难度
初始SOC | 20%、50%、80% | 评价SOC对内阻和电流窗口影响
电机参与数量 | 单电机、双电机 | 比较保守与主方案
等效电感 | 0.26mH、0.13mH | 对应单机/双机
频率 | 100-1250Hz；对照记录3.3-4kHz正常运行范围 | 1.25kHz为当前脉冲加热控制频率上限；频率影响纹波、峰值和加热功率
占空比 | 参数扫描 | 限制回充侧电流并优化I_rms
脉冲持续时间 | 30s、60s | 区分短时放宽边界和保守长时边界
脉冲策略 | 对称/非对称/回充限流 | 体现低温回充更苛刻的边界
等效比热 | 参数扫描 | 热容量不确定性分析
环境散热 | 绝热/弱散热/经验散热 | 判断升温时间敏感性
电流限值 | 550Arms、约778Apeak；叠加30s/60s电池窗口 | 同时检查单支路能力和Pack低温回充/放电窗口
外部电器损耗 | 机控90%、控制器96%；后续替换损耗地图 | 影响SOC消耗和系统效率，不直接进入电池热容

## 09_来源与待补
数据来源和待补说明
类别 | 内容 | 状态/说明
总布置 | 3806、6x4、J6G、4包2串2并、192S2P、618V、648Ah、400kWh | 已获得
电池包检验报告 | L324D06，96S1P，309.12V，324Ah，100.15488kWh，622±18.6kg | 已获得
电芯规格书 | 324Ah，3.22V，LFP，工作电压/温度/阻抗/电流边界；2.4节含30s脉冲充放电表 | 已获得；50%SOC下-10℃ 30s回充-0.30C、放电1.20C
AD02电芯窗口表 | 低温充放电窗口、OCV、T/SOC内阻点 | 已获得
多合一参数 | 618V，450-750V，正常运行3.3-4kHz；堵转载频上限1.25kHz；550Arms，峰值约778A；零速可使能 | 已获得；脉冲加热频率上限当前按1.25kHz处理，3.3-4kHz保留为正常运行背景
电机参数 | CAM255PT52：已获得255电机LdLq标定表（100℃，20-550A）和电驱桥参数表中的线电阻15.2-16.8mΩ@25℃ | 已更新到3806整车数据库，并已输入零维模型；模型现按Ld(Id)插值和Rs温修计算
待补但非本轮必要 | 控制器诊断/保护、实际软件模式、实测电机/控制器损耗地图、Ld/Lq温度扩展数据 | 后续用于产品级可实施性和效率精细化；当前原理级零维模型已不再缺Rs与Ld(Id)核心输入
电池外电器损耗经验值 | 电机及控制器系统平均效率90%；控制器平均效率96% | 已获得；用于零维模型外部损耗估算，后续建议用电驱/控制器损耗图谱校准